## Insert Selection
Insert Selection Guide
Material Group | LightMachining |  | GeneralPurpose |  | HeavyMachining
– | (Light geometry) |  |  |  | (Strong geometry)
– | wear resistance |  |  |  | toughness
– | Geometry | Grade | Geometry | Grade | Geometry | Grade
P1﻿–P2 | .E..GE | KCPM40 | .S..GE | KCPM40 | .S..GEM | KCPM40
P3﻿–P4 | .E..GE | KCPM40 | .S..GE | KCPM40 | .S..GEM | KCPM40
P5﻿–P6 | .E..GE | KC725M | .S..GE | KC725M | .S..GEM | KCPM40
M1﻿–M2 | .E..GE | KCSM40 | .S..GE | KCSM40 | .S..GEM | KC522M
M3 | .E..GE | KCPM40 | .S..GE | KCPM40 | .S..GEM | KCPM40
K1﻿–K2 | .S..GE | KC520M | .S..GE | KCK15 | .S..GEM | KCK15
K3 | .S..GE | KC520M | .S..GE | KCK15 | .S..GEM | KC520M
N1﻿–N2 | .E..LEJ | KC422M | .E..LEJ | KC422M | .E..LEJ | KC422M
N3 | .E..LEJ | KC422M | .E..LEJ | KC422M | .E..LEJ | KC422M
S1﻿–S2 | .E..GE | KCSM40 | .S..GE | KC725M | .S..GE | KCSM40
S3 | .E..GE | KCSM40 | .S..GE | KCSM40 | .S..GE | KCSM40
S4 | .E..GE | KCSM40 | .S..GE | KCSM40 | .S..GE | KCSM40
H1 | – | – | – | – | – | –

## Feed
Recommended Starting Feeds [mm]
Insert Geometry | Programmed Feed per Tooth (fz) as a % of Radial Depth of Cut (ae) | [14 empty] | Insert Geometry
| 5% |  |  | 10% |  |  | 20% |  |  | 30% |  |  | 40–100%
.E..LEJ | 0.13 | 0.35 | 0.58 | 0.09 | 0.25 | 0.42 | 0.07 | 0.19 | 0.31 | 0.06 | 0.17 | 0.27 | 0.06 | 0.15 | 0.25 | .E..LEJ
.E..GE | 0.23 | 0.43 | 0.59 | 0.17 | 0.31 | 0.43 | 0.13 | 0.23 | 0.32 | 0.11 | 0.2 | 0.28 | 0.1 | 0.18 | 0.25 | .E..GE
.S..GE | 0.23 | 0.46 | 0.65 | 0.17 | 0.33 | 0.47 | 0.13 | 0.25 | 0.35 | 0.11 | 0.22 | 0.31 | 0.1 | 0.2 | 0.28 | .S..GE
.S..GEM | 0.23 | 0.46 | 0.71 | 0.17 | 0.33 | 0.51 | 0.13 | 0.25 | 0.38 | 0.11 | 0.22 | 0.33 | 0.1 | 0.2 | 0.3 | .S..GEM
| LightMachining |  |  |  |  | GeneralPurpose |  |  |  |  | HeavyMachining

## Speed
Recommended Starting Speeds [m/min]
Material Group
|  | KC422M |  |  | KC520M |  |  | KC522M |  |  | KC725M |  |  | KCK15 |  |  | KCPK30 |  |  | KCPM20 |  |  | KCPM40 |  |  | KCSM30 |  |  | KCSM40
P | 1 | – | – | – | – | – | – | 330 | 285 | 270 | 260 | 230 | 215 | – | – | – | 455 | 395 | 370 | 550 | 485 | 450 | 295 | 260 | 245 | 370 | 320 | 300 | – | – | –
| 2 | – | – | – | – | – | – | 275 | 240 | 200 | 220 | 190 | 160 | – | – | – | 280 | 255 | 230 | 340 | 310 | 275 | 250 | 215 | 180 | 305 | 270 | 220 | – | – | –
| 3 | – | – | – | – | – | – | 255 | 215 | 175 | 200 | 170 | 140 | – | – | – | 255 | 230 | 205 | 310 | 275 | 255 | 230 | 195 | 160 | 285 | 240 | 195 | – | – | –
| 4 | – | – | – | – | – | – | 225 | 185 | 150 | 180 | 150 | 120 | – | – | – | 190 | 175 | 160 | 230 | 215 | 190 | 205 | 170 | 135 | 250 | 205 | 165 | – | – | –
| 5 | – | – | – | – | – | – | 185 | 170 | 150 | 150 | 135 | 120 | – | – | – | 260 | 230 | 210 | 275 | 250 | 230 | 170 | 155 | 135 | 205 | 190 | 165 | 135 | 100 | 70
| 6 | – | – | – | – | – | – | 165 | 125 | 100 | 130 | 100 | 80 | – | – | – | 160 | 135 | – | 190 | 170 | 145 | 150 | 115 | 90 | 185 | 140 | 110 | 115 | 80 | 50
M | 1 | – | – | – | – | – | – | 205 | 180 | 165 | 170 | 150 | 135 | – | – | – | 205 | 185 | 155 | 225 | 200 | 175 | 195 | 170 | 155 | 225 | 200 | 185 | 260 | 185 | 115
| 2 | – | – | – | – | – | – | 185 | 160 | 130 | 155 | 130 | 110 | – | – | – | 185 | 160 | 140 | 205 | 175 | 160 | 175 | 150 | 125 | 205 | 180 | 145 | 230 | 170 | 105
| 3 | – | – | – | – | – | – | 140 | 120 | 95 | 115 | 100 | 80 | – | – | – | 145 | 130 | 115 | 160 | 145 | 125 | 130 | 115 | 90 | 155 | 135 | 105 | 190 | 135 | 85
K | 1 | – | – | – | 270 | 245 | 215 | 230 | 205 | 185 | – | – | – | 420 | 385 | 340 | 295 | 265 | 240 | 360 | 325 | 295 | – | – | – | – | – | – | – | – | –
| 2 | – | – | – | 210 | 190 | 175 | 180 | 160 | 150 | – | – | – | 335 | 295 | 275 | 235 | 210 | 190 | 285 | 255 | 235 | – | – | – | – | – | – | – | – | –
| 3 | – | – | – | 175 | 160 | 145 | 150 | 135 | 120 | – | – | – | 280 | 250 | 230 | 195 | 175 | 160 | 240 | 215 | 200 | – | – | – | – | – | – | – | – | –
N | 1 | 1075 | 945 | 875 | – | – | – | – | – | – | – | – | – | – | – | – | – | – | – | – | – | – | – | – | – | – | – | – | – | – | –
| 2 | 945 | 875 | 760 | – | – | – | – | – | – | – | – | – | – | – | – | – | – | – | – | – | – | – | – | – | – | – | – | – | – | –
| 3 | 945 | 875 | 760 | – | – | – | – | – | – | – | – | – | – | – | – | – | – | – | – | – | – | – | – | – | – | – | – | – | – | –
S | 1 | – | – | – | – | – | – | 40 | 35 | 25 | 35 | 30 | 25 | – | – | – | – | – | – | – | – | – | 40 | 35 | 30 | 45 | 40 | 30 | 62 | 45 | 27
| 2 | – | – | – | – | – | – | 40 | 35 | 25 | 35 | 30 | 25 | – | – | – | – | – | – | – | – | – | 40 | 35 | 30 | 45 | 40 | 30 | 55 | 40 | 26
| 3 | – | – | – | – | – | – | 50 | 40 | 25 | 45 | 35 | 25 | – | – | – | – | – | – | – | – | – | 50 | 40 | 30 | 55 | 45 | 30 | 64 | 46 | 29
| 4 | – | – | – | – | – | – | 70 | 50 | 35 | 60 | 45 | 30 | – | – | – | – | – | – | – | – | – | 65 | 50 | 35 | 85 | 60 | 40 | 90 | 66 | 42
H | 1 | – | – | – | – | – | – | 120 | 90 | 70 | – | – | – | – | – | – | – | – | – | 140 | 115 | 95 | – | – | – | 135 | 100 | 75 | – | – | –
| 2 | – | – | – | – | – | – | – | – | – | – | – | – | – | – | – | – | – | – | – | – | – | – | – | – | – | – | – | – | – | –
| 3 | – | – | – | – | – | – | – | – | – | – | – | – | – | – | – | – | – | – | – | – | – | – | – | – | – | – | – | – | – | –

## Material
P | Stål
M | Rostfritt stål
K | Gjutjärn
N | Icke-järnhaltigt material
S | Varmhållfasta superlegeringar
H | Härdat stål
Materialgrupper |  | Arbetsmaterial
Kennametal | Vardex No. | Motsvarar, i Sverige, vanligt förekommande material i normalt leveranstillstånd
P0 | 1 | Olegerat långspånande stål |  | Brottgräns Rm < 530 N/mm2 | Hårdhet < 125 HB
|  | SS1312 (S235JR) | SS1370 (C15E)
SS1412 (S275JR)
P1 | 1 | Olegerat kortspånande stål/ Automatstål |  | Brottgräns Rm < 530 N/mm2 | Hårdhet < 125 HB
|  | SS1912 (11SMn30) | SS1914 (11SMnPb30)
P2 | 2 | Låglegerat stål |  | Brottgräns Rm <530 N/mm2 | Hårdhet < 220 HB
|  | SS1550 (E295) | SS1672 (C45E) |  | < 25 HRC
|  | SS1650 ( E 335) | SS1957 (36SMnPb14+C)
P3 |  | Legerat stål/ konstruktionsstål |  | Brottgräns Rm 600-800 N/mm2 | Hårdhet < 330 HB
| 3 | SS2134 (S355N) | SS2172 (S355JR) |  | < 35 HRC
| 5 | SS2225 (25CrMo4) | SS2242 [Uddeholm Orvar Supreme]
P4 |  | Legerat stål/ verktygstål |  | Brottgräns Rm 850-1400 N/mm2 | Hårdhet 340-450 HB
| 5 | SS2244 (42CrMo4) | SS2541 (34CrNiMo6) |  | 35–48 HRC
| 8 | SS2511 (16NiCrS4) | SS2258 (100Cr6) | [Weldox 700]
P5 | 12 | Höglegerat stål - Ferritiskt/martensitiskt rostfritt stål |  | Brottgräns Rm 600-900 N/mm2 | Hårdhet < 330 HB
|  | SS2301 (1.4000) | SS2320 (1.4016) | SS2383 (1.4104) | < 35 HRC
|  | SS2302 (1.4006) | SS2321 (1.4057) | SS2387 (1.4418)
P6 | 10 | Höglegerat stål - Höghållfast Fe/Ma rostfritt stål |  | Brottgräns Rm 900-1350 N/mm2 | Hårdhet 350-450 HB
|  | SS2260 [Uddeholm Rigor] |  |  | 35–48 HRC
|  | SS2310 [Uddeholm Sverker 21] | SS2312 [Uddeholm Sverker 3]
M1 | 13 | Austenitiskt rostfritt stål |  | Brottgräns Rm < 600 N/mm2 | Hårdhet 130-200 HB
|  | SS2333 (1.4301) | SS2350 (1.4571) | SS2367 (1.4438)
|  | SS2343 (1.4436) | SS2353 (1.4435) | SS2368 (1.4835)
|  | SS2346 (1.4305) Rostfritt Automatstål | SS2361 (1.4845) | AISI 316L
|  | SS2348 (1.4404) | SS2562 (1.4539) | 253 MA (1.4835)
M2 | 12 | Höghållfast austenitiskt rostfritt stål |  | Brottgräns Rm 600-800 N/mm2 | Hårdhet 150-230 HB
|  | SS2353 (1.4432) | SS2388 (1.4568) |  | < 25 HRC
|  | SS2378 (1.4547) [254 SMO] | 1.4539 (904L)
M3 |  | Rostfritt stål (Duplex) |  | Brottgräns Rm < 800 N/mm2 | Hårdhet 135-275 HB
| 13 | SS2324 (1.4460) | SS2328 (1.4410) [SAF 2507] | 1.4162 [LDX 2101] | < 30 HRC
|  | 2327 (1.4362) | SS2377 (1.4462) | 1.4462 (2205)
K1 |  | Gjutjärn |  | Brottgräns Rm 125-500 N/mm2 | Hårdhet 120-290 HB
| 30 | SS0115 (EN-GJL-150) | SS0120 (EN-GJL-200) |  | < 32 HRC
| 29 | SS0125 (EN-GJL-250) | SS0130 (EN-GJL-300)
K2 |  | Segjärn | Brottgräns Rm 400-600 N/mm2 | Brottgräns Rm < 600 N/mm2 | Hårdhet 130-260 HB
| 30 | SS0717 (EN-GJS-350) |  |  | < 28 HRC
| 31 | SS0727 (EN-GJS-500) | SS0732 (EN-GJS-600) | SS0737 (EN-GJS-700)
K3 |  | Höghållfast segjärn och ADI |  | Brottgräns Rm < 600 N/mm2 | Hårdhet 180-350 HB
| 28 | GGG-80 | SS0815 |  | < 43 HRC
| 29 | SS0854 (GTS-55) | SS0862 (GTS-70) | EN-GJS-1000-5 ADI
N1 | 36 | Legerad aluminium |  | Brottgräns Rm < 520 N/mm2 | Hårdhet 60-90 HB
|  | AW-6005 A | EN AW-2017 A | EN AW-6063
|  | EN AW-1050A (SS4007) | EN AW-2024 | EN AW-6082 (SS4212)
|  | EN AW-2011 | EN AW-5754 (SS4125) | EN AW-7075
N2 |  | Legerad aluminium (Si < 12,2%) och magnesiumlegeringar |  | Brottgräns Rm < 350 N/mm2 | Hårdhet 70-100 HB
|  | EN AB-42000/ EN AB-AlSi7Mg (SS4244) | EN AB-43000/ EN AB-AlSi 10Mg (SS4253)
|  | EN AB 46200 EN AB-A1Si8Cu3 (SS4251) | EN AB 47000/ AISi12 (SS4260)
N3 |  | Legerad aluminium med hög kieselhalt (Si > 12,2%) |  | Brottgräns Rm 200-320 N/mm2 | Hårdhet 60-120 HB
|  | EN AB-44100/ EN AB-AlSi12 (SS4261) | EN AB-48000/ EN AB-AlSi12CuNiMg
|  | G-AlSi17Cu4Mg (SS4282) | GK-AlSi25CuNiMg
N4 |  | Koppar- , mässing- och zinkbaserade legeringar
|  | SS5716 (2.0966 / CW307G) | SS5150 (CW508l / CuZn37) | GK-MS 60
|  | SS5204 [Johnson Metall, JM1] | C65500/ CuSi3Mn
S1 |  | Superlegeringar, Järn-baserade |  | Brottgräns Rm 500-1200 N/mm2 | Hårdhet 160-260 HB
35–48 HRC
S2 |  | Superlegeringar, Kobolt-baserade |  | Brottgräns Rm 1000-1450 N/mm2 | Hårdhet 250-450 HB
|  | Haynes® | Stelllite® |  | 35–48 HRC
S3 |  | Superlegeringar, Nickel-baserade |  | Brottgräns Rm 600-1700 N/mm2 | Hårdhet 160-450 HB
|  | INCONEL® | NIMONIC® |  | < 48 HRC
|  | HASTELLOY® | Waspaloy
S4 |  | Titan och titanlegeringar |  | Brottgräns Rm 900-1600 N/mm2 | Hårdhet 300-400 HB
33–48 HRC
H1 |  | Härdat stål |  |  | Hårdhet 44-48 HRC
H2 |  | Härdat stål |  |  | Hårdhet 48–55 HRC